## 力学性能数据
材料（中文名+牌号） | 国标号（含年份） | 官方网址（原址） | 年份 | E 弹性模量 (GPa) | ν 泊松比 | σy 屈服强度 (MPa) | σb 抗拉强度 (MPa) | 分类 | 数据来源状态 / 备注
Q235（碳素结构钢） | GB/T 700-2006 | https://std.samr.gov.cn/gb/search/gbDetailed?id=71F772D7C7C2D3A7E05397BE0A0AB82A | 2006 | 官方产品标准未列（材料常数，需另查手册） | 官方产品标准未列 | 235（牌号名义下限） | 370~500（牌号名义） | 13可算 | 官方全文未公开：openstd 不收录该推荐性标准全文，无法从原文提取；235 为牌号屈服名义下限，未从原文核实；建议以项目兜底为准
45#（45 钢）（优质碳素结构钢） | GB/T 699-2015 | https://std.samr.gov.cn/gb/search/gbDetailed?id=71F772D80FD4D3A7E05397BE0A0AB82A | 2015 | 官方产品标准未列（材料常数，需另查手册） | 官方产品标准未列 | 355（ReL，下屈服） | 600（Rm，抗拉） | 13可算 | 已从官方全文提取：GB/T 699-2015 表2，牌号45行（试样25mm，正火/淬火+回火）
40Cr（合金结构钢，调质） | GB/T 3077-2015 | https://std.samr.gov.cn/gb/search/gbDetailed?id=71F772D80FB9D3A7E05397BE0A0AB82A | 2015 | 官方产品标准未列（材料常数，需另查手册） | 官方产品标准未列 | 未获取 | 未获取 | 13可算 | 官方全文力学表页为扫描图片（无文本层），自动化无法从原文提取；需从 openstd 在线预览图片人工读取，或保持项目等效兜底
6061-T6（铝合金，变形铝） | GB/T 6892-2023（力学）/ GB/T 3190-2020（成分） | https://std.samr.gov.cn/gb/search/gbDetailed?id=A24AF19F415E5C2EE05397BE0A0A5E0D | 2020 | 官方产品标准未列（材料常数，需另查手册） | 官方产品标准未列 | 未获取 | 未获取 | 13可算 | 力学数据在 GB/T 6892-2023，该官方PDF为纯图片扫描（全43页无文本层），无法文本提取；需人工读图或用项目等效
304 / 06Cr19Ni10（奥氏体不锈钢） | GB/T 3280-2015（力学）/ GB/T 20878-2024（成分） | https://std.samr.gov.cn/gb/search/gbDetailed?id=1E5A13A77F7ABC8DE06397BE0A0A87E8 | 2024 | 官方产品标准未列（材料常数，需另查手册） | 官方产品标准未列 | ≥205（Rp0.2，退火态） | ≥515（Rm，退火态） | 13可算 | 已从官方全文提取：GB/T 3280-2015 表，06Cr19Ni10 固溶退火态（S30408）
Q355（旧称 Q345）（低合金高强度结构钢） | GB/T 1591-2018 | https://std.samr.gov.cn/gb/search/gbDetailed?id=71F772D82AFFD3A7E05397BE0A0AB82A | 2018 | 官方产品标准未列（材料常数，需另查手册） | 官方产品标准未列 | 355（ReL，厚度≤16mm） | 470~630（Rm） | 13可算 | 已从官方全文提取：GB/T 1591-2018 表，Q355 B/C 级厚度≤16mm（注：随厚度增大屈服下降）
20CrMnTi（渗碳钢，齿轮用） | GB/T 3077-2015 | https://std.samr.gov.cn/gb/search/gbDetailed?id=71F772D80FB9D3A7E05397BE0A0AB82A | 2015 | 官方产品标准未列（材料常数，需另查手册） | 官方产品标准未列 | 未获取 | 未获取 | 13可算 | 同 40Cr：GB/T 3077-2015 力学表页为扫描图片，官方全文无法文本提取
GCr15（高碳铬轴承钢） | GB/T 18254-2016 | https://std.samr.gov.cn/gb/search/gbDetailed?id=71F772D8111ED3A7E05397BE0A0AB82A | 2016 | 官方产品标准未列（材料常数，需另查手册） | 官方产品标准未列 | —（官方不列） | —（官方不列） | 5留空 | 官方仅给退火硬度 179~207 HBW，不列抗拉/屈服（轴承钢标准特性，符合测试团队留空原因）
HT200（灰铸铁） | GB/T 9439-2023 | https://std.samr.gov.cn/gb/search/gbDetailed?id=053404E3EE068F91E06397BE0A0A9209 | 2023 | 官方产品标准未列（材料常数，需另查手册） | 官方产品标准未列 | 无屈服平台 | ≥200（牌号定义抗拉） | 5留空 | 官方全文未公开（推荐性）；灰铸铁无屈服平台，牌号'200'=最小抗拉强度；未从原文核实
QT500-7（球墨铸铁） | GB/T 1348-2019 | https://std.samr.gov.cn/gb/search/gbDetailed?id=9BFCCC5CEDF00F87E05397BE0A0A747C | 2019 | 官方产品标准未列（材料常数，需另查手册） | 官方产品标准未列 | ≥320（牌号定义） | ≥500（牌号定义） | 5留空 | 官方全文未公开（推荐性）；球铁牌号'500/7'定义抗拉≥500、伸长率≥7%；未从原文核实
7075-T6（高强铝合金） | GB/T 6892-2023（力学）/ GB/T 3190-2020（成分） | https://std.samr.gov.cn/gb/search/gbDetailed?id=A24AF19F415E5C2EE05397BE0A0A5E0D | 2020 | 官方产品标准未列（材料常数，需另查手册） | 官方产品标准未列 | 未获取 | 未获取 | 13可算 | 同 6061-T6：GB/T 6892-2023 官方PDF为纯图片扫描，无法文本提取
2A12（旧称 LY12）（硬铝） | GB/T 6892-2023（力学）/ GB/T 3190-2020（成分） | https://std.samr.gov.cn/gb/search/gbDetailed?id=A24AF19F415E5C2EE05397BE0A0A5E0D | 2020 | 官方产品标准未列（材料常数，需另查手册） | 官方产品标准未列 | 未获取 | 未获取 | 13可算 | 同 6061-T6：GB/T 6892-2023 官方PDF为纯图片扫描，无法文本提取
65Mn（弹簧钢） | GB/T 1222-2025 | https://std.samr.gov.cn/gb/search/gbDetailed?id=42BA7D06A4F0E936E06397BE0A0ACDC9 | 2025 | 官方产品标准未列（材料常数，需另查手册） | 官方产品标准未列 | 785（ReL，下屈服） | 980（Rm，抗拉） | 13可算 | 已从官方全文提取：GB/T 1222-2025 表，65Mn（淬火+回火）
Cr12MoV（冷作模具钢） | GB/T 1299-2025 | https://std.samr.gov.cn/gb/search/gbDetailed?id=42BA7D06A37FE936E06397BE0A0ACDC9 | 2025 | 官方产品标准未列（材料常数，需另查手册） | 官方产品标准未列 | —（官方不列） | —（官方不列） | 13可算 | 官方仅给热处理硬度≥58 HRC（工具钢标准不列抗拉/屈服）；FEA 如需屈服请另查工具钢手册
316 / 022Cr17Ni12Mo2（耐蚀不锈钢） | GB/T 3280-2015（力学）/ GB/T 20878-2024（成分） | https://std.samr.gov.cn/gb/search/gbDetailed?id=1E5A13A77F7ABC8DE06397BE0A0A87E8 | 2024 | 官方产品标准未列（材料常数，需另查手册） | 官方产品标准未列 | ≥205（Rp0.2，退火态） | ≥515（Rm，退火态） | 13可算 | 已从官方全文提取：GB/T 3280-2015 表，06Cr17Ni12Mo2 固溶退火态（S31608）
ZCuSn10P1（锡青铜，耐磨） | GB/T 1176-2013 | https://std.samr.gov.cn/gb/search/gbDetailed?id=71F772D7E5A5D3A7E05397BE0A0AB82A | 2013 | 官方产品标准未列（材料常数，需另查手册） | 官方产品标准未列 | 130（Rp0.2，砂型S） | 220（Rm，砂型S） | 5留空 | 官方可提取（GB/T 1176-2013 砂型S态）；原定留空组，但国标确有值，可作参考；金属型J态更高(Rm 310/Rp0.2 170)
H62（黄铜） | GB/T 5231-2022（成分） | https://std.samr.gov.cn/gb/search/gbDetailed?id=DAB8B4004686896BE05397BE0A0A0B32 | 2022 | 官方产品标准未列（材料常数，需另查手册） | 官方产品标准未列 | 留空 | 留空 | 5留空 | 黄铜，原定留空（项目无铜数据）；需 FEA 请另查加工铜合金手册
ZL104（铸造铝合金） | GB/T 1173-2013 | https://std.samr.gov.cn/gb/search/gbDetailed?id=71F772D7E207D3A7E05397BE0A0AB82A | 2013 | 官方产品标准未列（材料常数，需另查手册） | 官方产品标准未列 | 无（铸造铝合金不列屈服） | 150（Rm，F态） | 13可算 | 已从官方全文提取：GB/T 1173-2013 表，ZL104 F态（砂/金/压/壳型）；T6态 Rm 更高(230)