## 材料力学性能(E-ν-σy-σb-ρ)
序号 | 牌号 | 材料类别/状态 | E (MPa) | ν | σy (MPa) | σb (MPa) | ρ (kg/m³) | 国标号与年份 | 官方来源网址 | 数据来源与备注
1 | Q235 | 碳素结构钢 | 206000 | 0.30 | 235 | 375 | 7850 | GB/T 700-2006 碳素结构钢（2006） | https://std.samr.gov.cn/search/std?q=GB/T700-2006 | E/ν/ρ=手册(机械设计手册·成大先, 钢206GPa/ν0.3/ρ7.85); σy=235为牌号定义屈服点(Q235); σb取牌号名义下限(375~500); GB/T 700 全文未公开(openstd 404)
2 | 45# | 优质碳素结构钢 | 206000 | 0.30 | 355 | 600 | 7850 | GB/T 699-2015 优质碳素结构钢（2015） | https://std.samr.gov.cn/search/std?q=GB/T699-2015 | σy/σb=国标原文(GB/T 699-2015 表2, 文本提取); E/ν/ρ=手册
3 | 40Cr | 合金结构钢(调质) | 206000 | 0.30 | 785 | 980 | 7820 | GB/T 3077-2015 合金结构钢（2015） | https://std.samr.gov.cn/search/std?q=GB/T3077-2015 | GB/T 3077-2015 力学表为扫描页，无法文本提取；σy=785、σb=980 为 GB/T 3077-2015 规定值(调质态)，引自 Xometry/机电之家等转引标准规定值；E/ν/ρ=手册；项目原等效4140(655)偏保守(40Cr真值785更高)
4 | 6061-T6 | 变形铝合金(T6) | 68900 | 0.33 | 276 | 310 | 2700 | GB/T 3190-2020 变形铝及铝合金化学成分（牌号 6061）；GB/T 6892-2023 一般工业用铝及铝合金挤压型材（T6 状态）（2020） | https://std.samr.gov.cn/search/std?q=GB/T3190-2020 | GB/T 6892-2023 为扫描页; E/ν/ρ/σy/σb=手册(AZOM/机械数控人/铝合金手册, T6); 与项目原等效值一致
5 | 304 | 奥氏体不锈钢 06Cr19Ni10 | 193000 | 0.30 | 205 | 515 | 7930 | GB/T 20878-2024 不锈钢 牌号及化学成分（2024） | https://std.samr.gov.cn/search/std?q=GB/T20878-2024 | σy/σb=国标原文(GB/T 3280-2015 退火态 ≥205/≥515, 文本提取); E/ν/ρ=手册
6 | Q355 | 低合金高强度结构钢 | 206000 | 0.30 | 355 | 470 | 7850 | GB/T 1591-2018 低合金高强度结构钢（2018） | https://std.samr.gov.cn/search/std?q=GB/T1591-2018 | σy/σb=国标原文(GB/T 1591-2018, 厚≤16mm σy=355, σb 470~630 取下限); E/ν/ρ=手册; 注: 项目原等效S235JR(235)偏低(真值355)
7 | 20CrMnTi | 渗碳齿轮钢 | 206000 | 0.25 | 835 | 1080 | 7820 | GB/T 3077-2015 合金结构钢（2015） | https://std.samr.gov.cn/search/std?q=GB/T3077-2015 | GB/T 3077-2015 力学表为扫描页，无法文本提取；σy=835(部分资料≥850)、σb=1080 为 GB/T 3077-2015 规定值(渗碳淬火回火)，引自标准规定值；ν=0.25(机电之家转引)、E/ρ=手册；项目原等效4140(655)偏保守(真值835)
8 | GCr15 | 高碳铬轴承钢 | 206000 | 0.30 | 1300 | 1617 | 7810 | GB/T 18254-2016 高碳铬轴承钢（2016） | https://std.samr.gov.cn/search/std?q=GB/T18254-2016 | GB/T 18254-2016 仅退火硬度179~207HBW，不列屈服/抗拉；σb=1617、σy=1300 均取淬火+低温回火态手册值(引自 wxjnjs 等行业资料，其明确归属 GB/T 18254 体系)；热处理强依赖，使用前需确认项目实际热处理状态；E/ν/ρ=手册
9 | HT200 | 灰铸铁 | 110000 | 0.25 | — | 200 | 7200 | GB/T 9439-2023 灰铸铁件（2023） | https://std.samr.gov.cn/search/std?q=GB/T9439-2023 | σb=200为牌号定义(GB/T 9439 ≥200); σy建议留空(灰铸铁无屈服平台, 脆性); E/ν/ρ=手册(灰铸铁E 113~157GPa取≈110, ν0.23~0.27)
10 | QT500-7 | 球墨铸铁 | 170000 | 0.30 | 320 | 500 | 7300 | GB/T 1348-2019 球墨铸铁件（2019） | https://std.samr.gov.cn/search/std?q=GB/T1348-2019 | σy/σb=牌号定义(GB/T 1348, Re≥320/σb≥500); E/ν/ρ=手册(球铁E 140~180GPa取≈170, ν0.3)
11 | 7075-T6 | 高强铝合金(T6) | 71700 | 0.33 | 503 | 572 | 2810 | GB/T 3190-2020 变形铝及铝合金化学成分（牌号 7075）（2020） | https://std.samr.gov.cn/search/std?q=GB/T3190-2020 | GB/T 6892-2023 扫描页; E/ν/ρ/σy/σb=手册(机械数控人/铝合金手册, T6); 与项目原等效值一致
12 | 2A12 | 硬铝(旧LY12, T4) | 68000 | 0.33 | 275 | 425 | 2780 | GB/T 3190-2020 变形铝及铝合金化学成分（牌号 2A12）（2020） | https://std.samr.gov.cn/search/std?q=GB/T3190-2020 | ⚠️ 项目当前填的 σy=503/σb=572 实为7075的值(等效误用); 国标/T4真值 σy≈275, σb≈425(机械数控人); GB/T 6892 扫描页; E/ν/ρ=手册
13 | 65Mn | 弹簧钢 | 206000 | 0.30 | 785 | 980 | 7850 | GB/T 1222-2025 弹簧钢（2025） | https://std.samr.gov.cn/search/std?q=GB/T1222-2025 | σy/σb=国标原文(GB/T 1222-2025 表, 文本提取); E/ν/ρ=手册
14 | Cr12MoV | 冷作模具钢 | 206000 | 0.30 | — | — | 7750 | GB/T 1299-2025 工模具钢（2025） | https://std.samr.gov.cn/search/std?q=GB/T1299-2025 | GB/T 1299-2025 仅给硬度(退火≤255HBW, 淬回火≥58HRC), 不列σy/σb; 无法用国标真值替换AISI4140; 建议保持等效或按硬度折算; E/ν/ρ=手册
15 | 316 | 耐蚀不锈钢 022Cr17Ni12Mo2 | 193000 | 0.30 | 205 | 515 | 7980 | GB/T 20878-2024 不锈钢 牌号及化学成分（2024） | https://std.samr.gov.cn/search/std?q=GB/T20878-2024 | σy/σb=国标原文(GB/T 3280-2015 退火态 ≥205/≥515, 文本提取); E/ν/ρ=手册
16 | ZCuSn10P1 | 铸造锡青铜 | 103000 | 0.30 | 130 | 220 | 8800 | GB/T 1176-2013 铸造铜及铜合金（2013） | https://std.samr.gov.cn/search/std?q=GB/T1176-2013 | σy/σb=国标原文(GB/T 1176-2013 砂型S态 Rp0.2=130/σb=220, 文本提取); E/ν/ρ=手册(铸锡青铜E=103GPa)
17 | H62 | 黄铜 | 100000 | 0.35 | 200 | 290 | 8430 | GB/T 5231-2022 加工铜及铜合金牌号和化学成分（2022） | https://std.samr.gov.cn/search/std?q=GB/T5231-2022 | σb=国标原文(GB/T 2059-2017 按状态分档: O60≥290/H02 350~470/H04 410~630/H06≥585, 取O60下限); σy国标未列, 取手册≈200; E/ν/ρ=手册(H62 E≈100GPa, ν0.32~0.42, ρ8.43)
18 | ZL104 | 铸造铝合金 | 68900 | 0.33 | 160 | 230 | 2700 | GB/T 1173-2013 铸造铝合金（2013） | https://std.samr.gov.cn/search/std?q=GB/T1173-2013 | σb=230 为 GB/T 1173-2013 官方原文(SB/RB/KB-T6态 Rm≥230，已文本提取核对)；σy国标力学表仅列Rm/A/HB不列屈服，取T6态手册估算≈160(Rp0.2 140~180)；已按缺陷清单要求统一为同一T6状态；E/ν/ρ=手册/牌号常数

## 说明与数据来源
说明：本表为 国标材料待补数据查找清单 的落地表，覆盖 18 个牌号的全部 5 项性能字段。
【数据来源分层】
1) 国标原文(全文PDF文本提取)：σy/σb 来自 openstd.samr.gov.cn 官方全文，用 pdfplumber 直接抽取力学表。 | 已提取: 45#、65Mn、Q355、ZCuSn10P1、304、316、ZL104(σb)、H62(σb, GB/T 2059)
2) 国标牌号定义：σy/σb 由牌号编号本身定义(如 HT200=σb≥200, QT500-7=Re≥320/σb≥500, Q235=屈服点235)。 | HT200、QT500-7、Q235
3) 手册值(机械设计手册·成大先 / 机械数控人《材料性能速查手册2025》/ AZOM 等材料数据库)：E、ν、ρ 及扫描页标准的 σy/σb。 | E/ν/ρ 全部为材料常数，GB 产品标准不列，故统一取手册并标注
4) 国标扫描页(无法文本提取)：GB/T 3077-2015、GB/T 6892-2023 力学表为扫描图片，自动化无法提取，已按手册填并标注。 | 40Cr、20CrMnTi、6061-T6、7075、2A12
5) 国标仅给硬度(不列σy/σb)：GB/T 18254(轴承钢)、GB/T 1299(模具钢)。 | GCr15、Cr12MoV
【关键校核结论】
· Q355 国标 σy=355 > 项目原等效 S235JR(235)：原值偏低，已修正为 355。
· 45# 国标 σy=355 < 项目原等效 AISI 4140(655)：原值偏乐观/不安全，应下调为 355。
· 40Cr/20CrMnTi 国标(手册) σy=785/835 > 4140(655)：原等效值偏保守(安全侧)。
· 2A12 项目当前 σy=503/σb=572 实为 7075 的值(等效误用)；国标/T4 真值 σy≈275, σb≈425。
· GCr15/Cr12MoV 国标只给硬度，无法用国标真值替换 4140；建议保持等效兜底或按硬度折算。
【单位】E: MPa；ν: 无量纲；σy/σb: MPa；ρ: kg/m³（注意不是 g/cm³，7.85g/cm³=7850）。
【保守取值】区间均取下限(如 H62 取退火态 O60 σb≥290；Q355 σb 取 470)。
【手册在线来源(示例)】
· 机械设计手册·成大先 常用材料弹性模量/泊松比表：https://www.jlcfa.com/mcbook/1-1-06.htm
· 机械数控人《材料性能速查手册2025》：https://www.jxsk.ren/materials-handbook-2025
· AZOM 6061/7075 材料数据(英制, 弹性模量/泊松比)：https://www.azom.com/article.aspx?ArticleID=6636
· 注：手册值为工程常用参考，填入 gb_materials.json 前建议与你手头的《机械设计手册》实体书逐项核对。