## 缺陷与缺口补数
牌号 | 国标号 | 年份 | 官方网址(原址) | E (MPa) | ν 泊松比 | ρ (kg/m³) | σy 屈服 (MPa) | σb 抗拉 (MPa) | 数据来源与状态(按规矩分层)
GCr15 | GB/T 18254-2016 | 2016 | https://std.samr.gov.cn/gb/search/gbDetailed?id=71F772D8111ED3A7E05397BE0A0AB82A | 206000 | 0.3 | 7810 | 1300 | 1617 | E/ν/ρ=手册值(国标产品标准不列)；σy/σb=手册值(GB/T 18254仅规定硬度179~207HBW，不列拉伸；数值取淬火+低温回火态：Rp0.2≥1300、Rm≥1617，引自 wxjnjs 等行业资料，热处理强依赖，非退火态)
HT200 | GB/T 9439-2023 | 2023 | https://std.samr.gov.cn/gb/search/gbDetailed?id=053404E3EE068F91E06397BE0A0A9209 | 110000 | 0.25 | 7200 | 永久留空(无屈服平台) | 200 | E/ν/ρ=手册值(国标不列)；σb=200 为牌号定义(GB/T 9439 灰铸铁抗拉强度编号即性能，≥200)；σy=永久留空(灰铸铁无屈服平台，标准不列屈服，系统改以σb作主应力/莫尔判据)
ZL104 | GB/T 1173-2013 | 2013 | https://std.samr.gov.cn/gb/search/gbDetailed?id=71F772D7E207D3A7E05397BE0A0AB82A | 68900 | 0.33 | 2700 | 160 | 230 | E/ν/ρ=手册值(国标不列)；σb=230 为 GB/T 1173-2013 官方原文(SB/RB/KB-T6态 Rm≥230，已文本提取核对)；σy=手册值(国标力学表仅列Rm/A/HB，不列屈服；T6态 Rp0.2≈140~180，取≈160，引自 hexinmusu/世铝网)
40Cr | GB/T 3077-2015 | 2015 | https://std.samr.gov.cn/gb/search/gbDetailed?id=71F772D80FB9D3A7E05397BE0A0AB82A | 206000 | 0.3 | 7820 | 785 | 980 | E/ν/ρ=手册值；σy=785、σb=980 为 GB/T 3077-2015 规定值(调质态)，官方PDF为扫描页无法文本提取，数值引自 Xometry/机电之家等转引标准规定值，非第三方实测
20CrMnTi | GB/T 3077-2015 | 2015 | https://std.samr.gov.cn/gb/search/gbDetailed?id=71F772D80FB9D3A7E05397BE0A0AB82A | 207000 | 0.25 | 7800 | 835 | 1080 | E/ν/ρ=手册值(弹性模量207GPa、ν0.25 引自机电之家)；σy=835(部分资料≥850)、σb=1080 为 GB/T 3077-2015 规定值(渗碳淬火回火)；官方PDF扫描页，数值引自标准规定值
6061_T6 | GB/T 6892-2023 | 2023 | https://std.samr.gov.cn/gb/search/gbDetailed?id=053404E3EE848F91E06397BE0A0A9209 | 68900 | 0.33 | 2700 | 276 | 310 | E/ν/ρ=手册值；σy=276、σb=310 为 T6 态手册值(引自 AZOM/机械数控人《材料性能速查手册2025》)；GB/T 6892-2023 官方PDF为纯图片扫描(textlen=0)，无法文本提取
7075 | GB/T 6892-2023 | 2023 | https://std.samr.gov.cn/gb/search/gbDetailed?id=053404E3EE848F91E06397BE0A0A9209 | 71700 | 0.33 | 2810 | 503 | 572 | E/ν/ρ=手册值；σy=503、σb=572 为 T6 态手册值(引自 AZOM/机械数控人)；GB/T 6892-2023 官方PDF为纯图片扫描，无法文本提取
2A12 | GB/T 6892-2023 | 2023 | https://std.samr.gov.cn/gb/search/gbDetailed?id=053404E3EE848F91E06397BE0A0AB82A | 68000 | 0.33 | 2780 | 275 | 425 | E/ν/ρ=手册值；σy=275、σb=425 为 T4 态手册值(引自机械数控人/行业资料)；⚠项目原填503/572实为7075的值(等效材料误用)，已修正；GB/T 6892-2023 官方PDF为图片扫描，无法文本提取

## 填写规矩与说明
本表依据《国标材料_缺陷与缺口总汇总.docx》制作，针对其中 8 个缺口/缺陷材料补数。
填写规矩（与上游任务一致）：
1. 国标产品标准原文能文本提取的力学值 → 用原文（如 ZL104-T6 Rm=230 取自 GB/T 1173-2013 官方PDF）。
2. 国标产品标准不列的值（E/ν/ρ 弹性常数；部分标准的σy）→ 按指示去网上权威教科书/手册取值，并标注来源。
3. 官方PDF为扫描图片无法文本提取的标准（GB/T 3077、GB/T 6892）→ 其σy/σb 取标准规定值/手册值并明确标注，不冒充原文。
4. 官方确实不给且材料特性决定无该值的（如 HT200 灰铸铁无屈服平台）→ 永久留空，不编造。
5. 每行带国标号+年份+官方网址原址（std.samr.gov.cn 详情页，可点击核对）。
关键校核结论：
· 2A12 项目原填 σy=503/σb=572 实为 7075 的值（等效材料误用），国标/T4 真值应为 ≈275/425，已修正。
· GCr15 国标(GB/T 18254)只规定硬度179~207HBW，不列σy/σb；表中σy=1300/σb=1617 为淬火+低温回火态手册值，热处理强依赖，使用前需确认项目实际热处理状态。
· 40Cr/20CrMnTi 的 σy/σb 是 GB/T 3077-2015 规定值（调质/渗碳态），官方PDF为扫描页，数值由标准规定值转引，可信但非本次文本提取。
· ZL104 已按 docx 要求改为同一状态 T6：σb=230(原文)、σy≈160(手册)。